Pour toute information ou commande :
514.337.6131 - 1.800.363.2854
Plaques en PVC Expansé

---
Propriétés Physiques
ASTM
Propriétés
Conditions
Unités - SI
Valeur
Valeur
Méthode
Épaisseur
3 mm (0.12”)
10 mm (0.39”)
Physique
Perméabilité à l’eau
24 hr. @ 23 °C (73 °F)
D-570
%
0.5
0.8
Densité
g/cm
(lb/ft
)
0.65-0.70 (38-41)
0.55-0.6 (34-38)
3
3
Mécaniques
Allongement à la Limite Elastique
10 mm/min (0.4”/min)
D-638
MPa (psi)
16 (2,300)
11 (1,600)
Allongement à la Rupture
10 mm/min (0.4”/min)
D-638
%
30
20
Résistance à la Courbure
1 mm/min (0.04”/min)
D-790
MPa (psi)
28 (4,050)
22 (3,200)
Module de Flexion
1 mm/min (0.04”/min)
D-790
MPa (psi)
900 (130.500)
900 (130.500)
Résistance aux Chocs
23 °C (73 °F)
D-256
J/m (ft-lb/in.)
29 (0.54)
17 (0.32)
Thermiques
Températures de Service
°C (°F)
-10 to 55 °C (14 to 131 °F)
-10 to 55 °C (14 to 131 °F)
Limite d'élasticité en flexion
Load: 1.85 MPa (264 psi)
D-648
°C (°F)
63 (145)
63 (145)
Point VICAT
Load: 1 kg (2.2 lb)
D-1525
°C (°F)
75 (167)
75 (167)
Coéff. d’expansion thermique
D-696
10
cm/cm°C
6.7 (3.7)
6.7 (3.7)
-5
linéaire
Conductivité Thermique
W/m K
0.07 (0.49)
0.07 (0.49)
(Btu.-in./hr.-ft.2-°F)
Électriques
Résistance Surfacique
D-257
Ohm
5 x10
5 x10
15
15
Résistance Volumique
D-257
Ohm-cm
2 x 10
2 x 10
16
16
Dimensions standards
Spécifications
PALIGHT
(mat 2 côtés)
PALIGHT
2001(lustré 1 côté)
®
®
Unités
mm
mm
Epaisseur
1-13, 15, 19, 24, 25**
3, 5, 6, 10
Largeur*
1220, 1560, 2030
1220
Longueur*
2440, 3050
2440, 3050
Couleur
Couleurs standards et couleurs designs
Noir, Gris, Bleu, Jaune, Rouge, Vert
Epaisseur
3, 5, 6
3, 5
Largeur*
1220, 2030
1220
Longueur
2440, 3050
2440, 3050
* Dimensions spéciales disponibles sur demande.
** 13, 15 et 19mm en 1220 et 1560 uniquement; 24 et 25mm en 1220 uniquement.
Produits fabriqués par PALRAM Industries :
PALSUN
®
Plaques planes en polycarbonate.
PALOPAQUE
™
Plaques
de
PVC
rigide
opaques
avec
les
options
suivantes
:
face
brillante,
face
mat,
protection
UV,
protection
UV
pour thermoformage.
SUNLITE
®
Plaques alvéolaires polycarbonate protégées contre les UV par co-extrusion.
PALCLEAR
™
Plaques de PVC rigide avec les options suivantes : bleuté, waterclear, HI (qualité choc), protection UV sur une face, protection UV
sur une face pour thermoformage, granité (prismatic 12).
Pour toute information ou commande : 514.337.6131 - 1.800.363.2854
Blanc
Couleur